## coloca . como seprador decimal
Material | Massa Específica Média (g/cm³) | Módulo de Elasticidade Médio (GPa) | Observação (Faixa Original)
METAIS E LIGAS METÁLICAS
Liga de aço A36 | 7.85 | 207
Liga de aço 1020 | 7.85 | 207
Liga de aço 1040 | 7.85 | 207
Liga de aço 4140 | 7.85 | 207
Liga de aço 4340 | 7.85 | 207
Liga inoxidável 304 | 8 | 193
Liga inoxidável 316 | 8 | 193
Liga inoxidável 405 | 7.8 | 200
Liga inoxidável 440A | 7.8 | 200
Liga inoxidável 17-7PH | 7.65 | 204
Ferros cinzentos, Classe G1800 | 7.3 | 81.5 | Módulo: 66-97
Ferros cinzentos, Classe G3000 | 7.3 | 101.5 | Módulo: 90-113
Ferros cinzentos, Classe G4000 | 7.3 | 124 | Módulo: 110-138
Ferros nodulares, Classe 60-40-18 | 7.1 | 169
Ferros nodulares, Classe 80-55-06 | 7.1 | 168
Ferros nodulares, Classe 120-90-02 | 7.1 | 164
Liga de Alumínio 1100 | 2.71 | 69
Liga de Alumínio 2024 | 2.77 | 72.4
Liga de Alumínio 6061 | 2.7 | 69
Liga de Alumínio 7075 | 2.8 | 71
Liga de Alumínio 356.0 | 2.69 | 72.4
Cobre C11000 (cobre eletrolítico tenaz) | 8.89 | 115
Cobre C17200 (berílio-cobre) | 8.25 | 128
Cobre C26000 (latão para cartuchos) | 8.53 | 110
Cobre C36000 (latão de fácil usinagem) | 8.5 | 97
Cobre C71500 (cobre-níquel, 30%) | 8.94 | 150
Cobre C93200 (bronze para mancais) | 8.93 | 100
Liga de Magnésio AZ31B | 1.77 | 45
Liga de Magnésio AZ91D | 1.81 | 45
Titânio Comercialmente puro (ASTM classe 1) | 4.51 | 103
Liga Ti-5Al-2.5Sn | 4.48 | 110
Liga Ti-6Al-4V | 4.43 | 114
Ouro (comercialmente puro) | 19.32 | 77
Platina (comercialmente pura) | 21.45 | 171
Prata (comercialmente pura) | 10.49 | 74
Molibdênio (comercialmente puro) | 10.22 | 320
Tântalo (comercialmente puro) | 16.6 | 185
Tungstênio (comercialmente puro) | 19.3 | 400
Níquel 200 | 8.89 | 204
Inconel 625 | 8.44 | 207
Monel 400 | 8.8 | 180
Liga Haynes 25 | 9.13 | 236
Invar | 8.05 | 141
Superinvar | 8.1 | 144
Kovar | 8.36 | 207
Chumbo químico | 11.34 | 13.5
Chumbo antimonial (6%) | 10.88 | N/D
Estanho (comercialmente puro) | 7.17 | 44.3
Solda chumbo-estanho (60 Sn-40 Pb) | 8.52 | 30
Zinco (comercialmente puro) | 7.14 | 104.5
Zircônio, classe 702 para reatores | 6.51 | 99.3
GRAFITA, CERÂMICAS E SEMICONDUTORES
Óxido de alumínio, 99.9% puro | 3.98 | 380
Óxido de alumínio, 96% puro | 3.72 | 303
Óxido de alumínio, 90% puro | 3.6 | 275
Concreto | 2.4 | 31 | Módulo: 25.4-36.6
Diamante, Natural | 3.51 | 950 | Módulo: 700-1200
Diamante, Sintético | 3.36 | 862.5 | Densidade: 3.20-3.52; Módulo: 800-925
Arseneto de gálio (direção 100) | 5.32 | 85
Arseneto de gálio (direção 110) | 5.32 | 122
Arseneto de gálio (direção 111) | 5.32 | 142
Vidro, borossilicato (Pyrex) | 2.23 | 70
Vidro, sodo-cálcico | 2.5 | 69
Vitrocerâmico (Pyroceram) | 2.6 | 120
Grafita, Extrudada | 1.71 | 11
Grafita, Conformada isostaticamente | 1.78 | 11.7
Sílica, fundida | 2.2 | 73
Silício (direção 100) | 2.33 | 129
Silício (direção 110) | 2.33 | 168
Silício (direção 111) | 2.33 | 187
Carbeto de silício, Prensado a quente | 3.3 | 345 | Módulo: 207-483
Carbeto de silício, Sinterizado | 3.2 | 345 | Módulo: 207-483
Nitreto de silício, Prensado a quente | 3.3 | 304
Nitreto de silício, Unido por reação | 2.7 | 304
Nitreto de silício, Sinterizado | 3.3 | 304
Zircônia, 3 mol% Y2O3, sinterizada | 6 | 205
POLÍMEROS
Butadieno-acrilonitrila (nitrila) | 0.98 | 0.0034
Estireno-butadieno (SBR) | 0.94 | 0.006 | Módulo: 0.002-0.010
Silicone | 1.35 | N/D | Densidade: 1.1-1.6
Epóxi | 1.255 | 2.41 | Densidade: 1.11-1.40
Náilon 6,6 | 1.14 | 2.69 | Módulo: 1.59-3.79
Fenólico | 1.28 | 3.795 | Módulo: 2.76-4.83
Poli(tereftalato de butileno) (PBT) | 1.34 | 2.465 | Módulo: 1.93-3.00
Policarbonato (PC) | 1.2 | 2.38
Poliéster (termorrígido) | 1.25 | 3.235 | Densidade: 1.04-1.46; Módulo: 2.06-4.41
Poli(éter-éter-cetona) (PEEK) | 1.31 | 1.1
Polietileno, Baixa densidade (LDPE) | 0.925 | 0.227 | Módulo: 0.172-0.282
Polietileno, Alta densidade (HDPE) | 0.959 | 1.08
Polietileno, Ultra-alto peso molecular (UHMWPE) | 0.94 | 0.69
Poli(tereftalato de etileno) (PET) | 1.35 | 3.45 | Módulo: 2.76-4.14
Poli(metacrilato de metila) (PMMA) | 1.19 | 2.74 | Módulo: 2.24-3.24
Polipropileno (PP) | 0.905 | 1.345 | Módulo: 1.14-1.55
Poliestireno (PS) | 1.05 | 2.78 | Módulo: 2.28-3.28
Politetrafluoretileno (PTFE) | 2.17 | 0.475 | Módulo: 0.40-0.55
Poli(cloreto de vinila) (PVC) | 1.44 | 3.275 | Densidade: 1.30-1.58; Módulo: 2.41-4.14
MATERIAIS FIBROSOS
Aramida (Kevlar 49) | 1.44 | 131
Carbono, Módulo-padrão (precursor PAN) | 1.78 | 230
Carbono, Módulo intermediário (precursor PAN) | 1.78 | 285
Carbono, Módulo alto (precursor PAN) | 1.81 | 400
Carbono, Módulo ultra-alto (precursor piche) | 2.155 | 730 | Densidade: 2.12-2.19; Módulo: 520-940
Vidro-E | 2.58 | 72.5
MATERIAIS COMPÓSITOS
Fibras de aramida-matriz epóxi (Vf=0.60) - Longitudinal | 1.4 | 76
Fibras de aramida-matriz epóxi (Vf=0.60) - Transversal | 1.4 | 5.5
Fibras de carbono de módulo alto-matriz epóxi (Vf=0.60) - Longitudinal | 1.7 | 220
Fibras de carbono de módulo alto-matriz epóxi (Vf=0.60) - Transversal | 1.7 | 6.9
Fibras de vidro-E-matriz epóxi (Vf=0.60) - Longitudinal | 2.1 | 45
Fibras de vidro-E-matriz epóxi (Vf=0.60) - Transversal | 2.1 | 12
Madeira, Pinheiro de Douglas (12% umidade) - Paralelo ao grão | 0.48 | 12.2 | Densidade: 0.46-0.50; Módulo: 10.8-13.6
Madeira, Pinheiro de Douglas (12% umidade) - Perpendicular ao grão | 0.48 | 0.61 | Densidade: 0.46-0.50; Módulo: 0.54-0.68
Madeira, Carvalho vermelho (12% umidade) - Paralelo ao grão | 0.64 | 12.575 | Densidade: 0.61-0.67; Módulo: 11.0-14.15
Madeira, Carvalho vermelho (12% umidade) - Perpendicular ao grão | 0.64 | 0.63 | Densidade: 0.61-0.67; Módulo: 0.55-0.71